## summary
項次 | Defect 名稱 | 解決方法 | MAP |  |  | Fig.
1 | 突沸 | T1-T2-T3-T4-P5-T6(10-4-4-3-50pa-10)->15-5-5-5-150pa-10
2 | Start Edge or in film Thinner | 延長T1時間
3 | oil | AK流量加大
4 | START 端聚集 SUB 爆點(F321) | 下刮風刀，風刀上/下流量需 HOLD 在 800/600 上下，流量差勿過大
5 | BM EBR 殘 | EBR 海棉是否變形 |  | NA | NA
6 | BM刮傷 | PRCN BJ段調整上/下CDA壓力：0.19/0.58→0.233/0.25 OK
7 | BM-P | PM BRUSH及該段第一支ROLLER
8 | EBR | 調整EBR手順 |  | NA | NA
9 | 十字KEY | 判斷方式
10 | oil | cleaner AK內異物,加大風量吹
11 | BM-P BM-K | VCD AIR VENT FILTER 內部粉碎產生大量PARTICAL
12 | 雙眼皮 | 1.顯影壓力過大 2.顯影時間過長
13 | 十字KEY焦黑 | 針對十字KEY焦黑位置的相對曝光SHUTTER調整APL/R/F/B
14 | BM-P | 確認各段ROLLER上方是否有異物殘繞或是髒污需PM
15 | 雙眼皮 | 1.HP 溫度調升到100度 2.顯影段壓力調降到0.08kg 2.顯影時間調降到33 sec
16 | 不固定點5XX THR+TOKKI | AK吹不乾導致水殘
17 | 不固定點5XX BM_K+P | 1.PRCN管路是否有異物阻塞 2. AK吹不乾導致水殘 |  | NA | NA
18 | Remain | HP停留過久
19 | DIRTY | 玻璃上的水膜不淨及風刀流量不佳導致髒水噴濺至風刀
20 | BM_P | 風刀上下流量差值過大
21 | SUB | 1.風刀內部髒污需下刮
22 | BM Thinner | VCD壓力模式改回時間模式
23 | Remain | 回流玻璃進入HP
24 | 不固定位置邊框漏光 | 調整EBR位置
25 | 工字型BM-P | 「I」字(平行玻璃長邊)的部份： a. 一開始下IR反轉，MAP位置不變，下CV 2反轉，MAP位置改變，確認不是CFDV造成，所以用酒精下刮PRCN的風刀 c. PM AK CHAMBER 2. 「二」字(平行玻璃短邊)的部分： 檢查CFCT，發現在GANTRY移動的光學軸及大理石平台的凹槽有很多BM光阻凝結的小顆粒，且左右兩側都有，用酒精布PM後，下片確認OK

## 突沸
LINE | Layer | Defect | 型態 | 異常時處理方法 |  | 標準化 | 處理人員 | 附註
|  |  |  | 成因 | 解決方法
CNVR01 | BM | AOI 713/813 |  | 1,目前無法得知為原材(玻璃/光阻)或設備(Dry pump..)抽氣效率衰減及其它不可預期之問題成因。 2,其與3/20前所產生之平行長邊之EBR-2R所造成之Mapping不相同(可能成因為L603素玻璃區僅有1.4cm的寬度,等….)。 | 1,原VCD參數 Recipe Num : 41,T1-T2-T3-T4-P5-T6(10-4-4-3-50pa-10) 2,3/21夜班修正為T1-T2-T3-T4-P5-T6(10-4-4-3-50pa-10),因此tact time拉長,必須作參數最佳化之調整。 3,重新試抓以變動延長T2/T3/T4為主要參數),最終設定為10-7-7-7-150pa-5,VCD Cycle time:78~79sec。 | T1-T2-T3-T4-P5-T6 10-07-07-07-150-5 | 宏杰/志龍/適菖

## Start Edge or in film Thinner
LINE | Layer | Defect | 型態 | 異常時處理方法 |  | 標準化 | 處理人員 | 附註
|  |  |  | 成因 | 解決方法
CNVR01/02 | BM Lxxx / Kxxx / Vxxx | Start Edge or in film Thinner |  | 1,疑似光阻凝結物,受VCD製程中,slow valve open(Time mode) to Main valve open(Pressure mode),短時間壓力變化過快致疑結物拔取,致表面變薄(Thinner) 2,與EBR可能造成之側別實際Defect map不相同。 3,可參考System Report\品質異常處理手順\00_Defect\00_BM\ 非片片有.位於玻璃長邊不固定位置邊框漏光.xls | 1,Review defect map type first。 2,如為膜內發亮型態(BM-K1/2/3) : 可先做長排泡(FC Clean(1 time)+Initial Vent(3~5 times)+Filter Vent(1 time)),下10片連續AOI確認。 3,如為左列型態:修正VCD 參數 Defect type轉換如下所示(可能會被誤判成SUB/Particle..) 4,因型態改變,可暫解,但為何只有start 端或邊框上才會發生及現BM01/02 回復原始參數(未反應Thinner),真正原因仍待後續討論。 | VCD Recipe : T1/T2/T3/T4/P5/T6 修正至 T1:10~20 T2:7 T3:7 T4:7 P5:150 T6:10~20 PRCN Tact time須重新配合修正real tact time | 志龍/建謀/適菖 | 待續..
frame
In film

## oil
LINE | Layer | Defect | 型態 | 異常時處理方法 |  | 標準化 | 處理人員 | 附註
|  |  |  | 成因 | 解決方法
CNVR16 | BM | oil |  | 疑似cleaner AK內異物,加大風量吹出後未再發生 | 將AK流量加大200 ,之後調回原流量也未再發生 |  | 施志飛

## START 端聚集 SUB 爆點
LINE | Layer | Defect | 型態 | 異常時處理方法 |  | 標準化 | 處理人員 | 附註
|  |  |  | 成因 | 解決方法
CNVR01 | BM | START 端聚集 SUB 爆點 |  | 懷疑為風刀流量過大造成擾流 | 1. 下 3 片 CV2 反轉並 PASS OVEN 後聚集位置不變，點數仍偏高 2. 關閉 PRCN BJ CDA，NG 3. 下刮風刀，並調整 PRCN 上/下風刀流量 : 9XX/5XX → 7XX/5XX，下 50 片確認無明顯聚集及爆點 | 下刮風刀，風刀上/下流量需 HOLD 在 800/600 上下，流量差勿過大 | 錦煌 偉欽 易倫 | FOR F321

## EBR 殘
品名: BM EBR 殘
原因: EBR 洗邊機異常
發生line 別: BM LAYER
規格:
OVEN 後:枱燈透射不可見
Action:
1.確認EBR殘相對位置的EBR 海棉是否變形
2.確認EBR位置與玻璃接觸是否正確
3.確認EBR KOH 流量是否正常
4.調整方式參閱:REPORT\設備異常處理手順\07.Conveyor\EBR手動補液&位置調整手順
5.EBR海棉變形無法調整至最佳位置更換新品確認
6.確認COATER STAGE&ROBOT 是否有光阻殘留,造成玻璃背面沾附

## BM刮傷
LINE | Layer | Mura | 型態 | 異常時處理方法 |  | 標準化 | 處理人員 | 附註
|  |  |  | 成因 | 解決方法
CNVR21 | R | BM刮傷 |  | PRCN BJ與AP由同一廠務端CDA閥控制, 因AP CDA流量不足,無法上升至定位,調整廠務端CDA壓力,而BJ上CDA管路接頭處漏氣,表頭數值會不穩,造成下CDA流量>上CDA,使玻璃跳動造成刮傷 | 1.拉前製程無刮傷玻璃下片確認 → NG..所以為21當LINE造成 2.調整上下風刀流量 → NG 3.BJ段調整上/下CDA壓力：0.19/0.58→0.233/0.25 OK | 確認BJ段CDA壓力,如在無漏氣狀況下,調整流量時,上CDA會保持>下CDA,所以更換接頭漏氣部分 | 鄭啟良

## BM-P
LINE | Layer | Defect | 型態 | 異常時處理方法 |  | 標準化 | 處理人員 | 附註
|  |  |  | 成因 | 解決方法
CNVR03 | BM | BM-P |  | 小顆型態 BM-P有帶暈懷疑是塗佈前造成 | 1.夜班:調整AQK流量46.5-->49 無效 下刮風刀 無效 調整F.S水洗流量 75-->65 無效 調整風刀流量 上風刀2200-->2280 下風刀1800-->1890 無效 2.日班:轉速:3600=>3200 AQK:38=>34 無效 懷疑particle是光罩造成所以下機清洗 無效 PRCN BRUSH BY PASS 無效 事發原因: PM BRUSH及該段第一支ROLLER(ROLLER上有不定位置纏繞疑似貼布西路材質的異物=>全部清除)下片掃良率OK | 1.確認BRUSH潔淨度是否須PM或是鹼洗 2.確認各段ROLLER上方是否有異物殘繞或是髒污需PM | 思帆、俊博、銓緯、君豪
PM Brush及該段第一支Roller後掃良率

## EBR
一.須先確認怎樣的EBR洗邊才是OK
正確洗邊
說明:箭頭圖示為SPONGE行經過GLASS的位置一般來說距邊框3~5MM為最佳洗邊位置
錯誤洗邊
說明:因錯誤洗邊類型繁多故列常出現狀況供參考,但任何類型只要依下列方式調整至正確洗邊位置即可解決
調整說明
步驟1.確認EBR洗邊機是否偏移螺絲是否鎖緊,MARK是否位移(若發現異常請先調回MARK處)
步驟2.確認EBR洗邊距離是否偏移(吃太進去或不足),此時可調整左右偏移刻度
步驟3.當步驟1.2完成後事情就容易多了,接下來調整上下SPONGE與GLASS的位置,LINEOWNER交接刻度可當參考做調整
重點注意事項:下SPONGE不應高於CV傳送ROLLER,避免GLASS跳動造成其他品質異常,如:BM邊框斷線等….,下SPONGE位置約略低
於CV ROLLER1~2MM左右,上SPONGE略微接觸GLASS即可,當GLASS離開時上下SPONGE呈含液狀而非分離,若為分離則為洗劑不足,若滴速每秒超過2滴則洗劑過量請自行斟酌調整
短邊1R
短邊1L
長邊2R
長邊2L
距邊框3~5MM
距邊框3~5MM
距邊框3~5MM
距邊框3~5MM
短邊1R
短邊1L
長邊2R
長邊2L
距邊框13MM(洗太裡面會將對位KEY洗掉)
洗邊不足留白(根本都還沒洗到EBR殘伴隨而來)
SPONGE變形造成EBR斷斷續續殘留
圖一
圖二
圖三
洗邊機固定螺絲,共4顆
機構MARK線
偏移刻度可參照LINE OWNER所
交接位置參考調整
調整螺絲,鬆開後可左右移動EBR機構(很重要,一般左右問題應調整該顆螺絲而不是動ERB機構螺絲)

## 十字KEY
LINE | Layer | Defect | 正常圖片 | 異常圖片 | MAP圖片 | 異常時處理方法 |  | 標準化 | 處理人員 | 附註
[6 empty] | 成因 | 解決方法
CNVR01 | BM | NA |  |  |  | 1.1R EBR洗邊機整座往內偏移1.3CM造成LCD CUT SEAL KEY破損 | 1.將EBR重新調整校正洗邊距離3~5MM | 1.先判斷破損類型(若為潤濕漸層且不規則通常和ALIGNER無關,若為ALIGNER SHUTTER造成通常類型會固定且呈現焦黑狀) 2.若確定潤濕漸層且不規則後依MAP圖找出相關機台EBR洗邊位置 3.確認(1)EBR洗邊是否偏移(2)洗太裡面 4.BM LINE EBR應MARK當下OK位置以便日後迅速判斷 | 賴冠孝

## oil 2
LINE | Layer | Defect | 型態 | 異常時處理方法 |  | 標準化 | 處理人員 | 附註
|  |  |  | 成因 | 解決方法
CNVR16 | BM | oil |  | 疑似cleaner AK內異物,加大風量吹出後未再發生 | 將AK流量加大200 ,之後調回原流量也未再發生 |  | 施志飛

## BM-P BM-K
LINE | Layer | Defect | 型態 | 異常時處理方法 |  | 標準化 | 處理人員 | 附註
|  |  |  | 成因 | 解決方法
CNVR01 | BM | BM-P BM-K |  | 小顆型態 BM-P, BM-K暴量 VCD AIR VENT FILTER 內部粉碎產生大量PARTICAL | 確認DEFFECT圖片多為小顆P無暈,為塗佈後所掉落,PASS VCD AOI無發現 ,確認為VCD機台所造成 拆卸VCD FILTER發現內部粉化發塵,更換清潔 | 1.將粉化FILTER拆下,管路清除乾淨後裝上新品 2.手動將AIR VENT開啟 用大量氣體將管路內粉塵吹出 3.酒精無塵布清潔管路及VCD 4.復機後下多片塗佈不曝光 | 翁賜良
有暈,塗佈前所造成
無暈,塗佈後所造成

## 雙眼皮
LINE | Layer | Defect | 型態 | 異常時處理方法 |  | 標準化 | 處理人員 | 附註
|  |  |  | 成因 | 解決方法
CNVR02 | BM | 雙眼皮 |  | 1.顯影壓力過大 2.顯影時間過長 | 1.顯影壓力控制在0.05~0.08(千萬不要亂搞調什麼0.2) 2.壓力控制OK後以當前顯影時間降3~5秒 |  | 冠孝

## 十字KEY焦黑
LINE | Layer | Defect | 正常圖片 | 異常圖片 | MAP圖片 | 異常時處理方法 |  | 標準化 | 處理人員 | 附註
[6 empty] | 成因 | 解決方法
CNVR02 | BM | NA |  |  |  | APL/APR 過頭造成十字KEY無法完整呈現 | 針對十字KEY焦黑位置的相對曝光SHUTTER將其 S1 APL 439.7->440.5 / APR 438->439 於AOI 拍照確認OK | 針對十字KEY焦黑位置的相對曝光SHUTTER調整APL/R/F/B | 林永倫
S1

## BM-P 2
LINE | Layer | Defect | 型態 | 異常時處理方法 |  | 標準化 | 處理人員 | 附註
|  |  |  | 成因 | 解決方法
CNVR03 | BM | BM-P |  | 小顆型態 BM-P有帶暈懷疑是塗佈前造成 | 1.夜班:調整AQK流量46.5-->49 無效 下刮風刀 無效 調整F.S水洗流量 75-->65 無效 調整風刀流量 上風刀2200-->2280 下風刀1800-->1890 無效 2.日班:轉速:3600=>3200 AQK:38=>34 無效 懷疑particle是光罩造成所以下機清洗 無效 PRCN BRUSH BY PASS 無效 事發原因: PM BRUSH及該段第一支ROLLER(ROLLER上有不定位置纏繞疑似貼布西路材質的異物=>全部清除)下片掃良率OK | 1.確認BRUSH潔淨度是否須PM或是鹼洗 2.確認各段ROLLER上方是否有異物殘繞或是髒污需PM | 思帆、俊博、銓緯、君豪
PM Brush及該段第一支Roller後掃良率

## 雙眼皮2
LINE | Layer | Defect | 型態 | 異常時處理方法 |  | 標準化 | 處理人員 | 附註
|  |  |  | 成因 | 解決方法
CNVR16 | BM | 雙眼皮 |  | BM Thcikness 0.9 未有最佳製程參數 |  | 1.HP 溫度調升到100度 2.顯影段壓力調降到0.08kg 2.顯影時間調降到33 sec | 基軒/志飛

## 不固定點5XX THR+TOKKI
LINE | Layer | Defect | 型態 | 異常時處理方法 |  | 標準化 | 處理人員 | 附註
|  |  |  | 成因 | 解決過程及方法
CNVR16 | BM G B | 不固定點5XX THR+TOKKI |  | 懷疑是PRCN AK吹不乾導致水殘 | 1.朝水殘方向 ==>懷疑與手順中5XX BM_K 圖片相似(如頁面二),PM PRCN AK,檢查玻璃經過AK後無發現水滴,檢查所有NOZZLE頭噴灑狀況OK,管路也無發現不明物體,並鹼洗機台2次--NG 2.朝CFCT異常方向 ==>PM口金及Guide Bar,全泡,上光阻,更換WIPER/胖胖和密克林,NOZZLE到密克林管路更換,NOZZLE GAP/ 厚度檢校正,將光阻減量參數改回--NG 3.朝長菌和Particle方向 酒精灌入AK PM,更換and PM AK FILTER以及HOUSING,PM BRUSH前ROLLLER,仿乾製程生產,更換AK--NG 4.再度朝水殘方向 看不出異常狀況下,玻璃因瞬間震動導致AK吹不乾,將AK OP SIDE EXHAUST開度 半開-->全開, 風刀壓差 330-->400 後發生頻率大大下降 頁面三有紀錄每天處理流程,詳情可看交接本 | PRCN AK Condition確認 | PHASE3 All Owner and值班人員and WET Team
OVEN前圖片
OVEN後圖片
DMAC圖片(THR 狀)
MAP不集中
MARCO 透射可見，中間有撇狀異物似TOKKI
有時單片MAP呈現平行玻璃短邊,但僅僅起始位置會呈現THR狀,其餘後面不管幾點不管拉多長都是Gel型態,勿朝向CFCT 解決

## 不固定點5XX BM_K+P
LINE | Layer | Defect | 型態 | 異常時處理方法 |  | 標準化 | 處理人員 | 附註
|  |  |  | 成因 | 解決過程及方法
CNVR16 | BM | 不固定點5XX BM_K+P |  | 1.目前懷疑是PRCN管路內有不明不織布上的纖維造成(細小纖維留在玻璃上且含有水氣，導致CFCT塗佈後有水處形成BM_K，細小纖維造成光阻散佈形成BM_P) | 1.CFCT 更換Wiper==>NG 2.CFCT 更換密克林/胖胖瓶==>NG 3.CFCT Wiper座重新校正==>NG 4.CFCT 管路全泡==>NG 因DEFECT呈不固定點狀無法反轉確認 5.檢查PRCN發現HP段三支管路中第二根NOZZLE頭全部用滴的，而非噴灑狀態，檢查後發現管路有不明不織布塞住，將其抽出後續Run觀察不固定點5XX BM_K+P明顯降低 附註:事後有將所有FILTER拆下檢查並無發現異常，無法得知不明不織布從何而來 | 檢查PRCN管路是否有異物阻塞 | 翁基軒 施志飛
CNVR16 | BM | 固定點5XX BM_K+P (平行玻璃長邊) |  | 確認為PRCN風刀吹不乾淨造成水痕， CFCT塗曝後造成5XX_BM K1及5XX BM_P | 1.CFCT 更換Wiper==>NG 2.CFCT 更換密克林/胖胖瓶==>NG 因RTQCS反應久久才會發生一片，若掃良率*50也僅發現單片單點，將RTQCS時間拉久一點即可看出DEFECT平行玻璃長邊 | 在PRCN AK端觀察玻璃有無水痕並下刮PRCN上/下風刀 | 蔡士誠 方瑞麟

## Remain
LINE | Layer | Defect | 型態 | 異常時處理方法 |  | 標準化 | 處理人員 | 附註
|  |  |  | 成因 | 解決過程及方法
CNVR16 | BM | Remain |  | BM Run K001產品時,為了避免IRCP BUFFER 快速到達曝光機前而塞在CV2導致TP異常,有將IRCP CP Cooling time set 29 s /CFCT VCD 特別設定一組Reciep 13 T1=20 s / T6=20 s==>但是這樣一旦RUN IRCP BUFFER的玻璃時,因CFCT段較快VCD較慢導致玻璃會停留在CFCT ULD ROBOT過久(設定1 min)而被自動判回流==>玻璃帶30 Code VCD不會Process,HP會Process,一但進入HP顯影後就會如下圖一產生BM Remain,如果讓玻璃回流後再塗佈曝光一次就會有如左圖BM Remain | STEP 1.RTQCS 查詢一周MAP圖後發現BM_M皆發生在固定點位附近,查詢玻璃接觸點後發現與IRCP CP Plate/HPCP HP Plate/HPCP CP Plate相同如下圖二,由左圖判定為膜下異物,先從IRCP下手,因K001 Recipe僅有CP Cooling time較久,特別設定300s結果無發現==>NG STEP 2.查詢所有BM_M的玻璃歷史資料,發現玻璃都在CFCT 被機台自動判回流回來的玻璃,因此研判可能VCD RECIPE時間設定過造成,可是為什麼之前回流的玻璃不會呢,因此觀察流片狀況時才發現塗佈後玻璃帶R Code時VCD是不會Process的,那VCD不抽,HP有烘烤玻璃顯影後就會如下圖一產生BM Remain STEP 3.避免IRCP BUFFER 快速到達曝光機前而塞在CV2導致TP異常,以及避免塗佈後玻璃停留過久判回流事件發生,直接將IRCP Buffer 停留Time設定超過60S玻璃自動判回流功能開啟使用 (暫解) | 1.佈塗後玻璃要回流需要經過VCD Process(待熊哥更改軟體) 附註: 1.拉長CFCT ULD ROBOT過久被自動判回流的時間因不知會不會品質異常,暫不考慮 2.將CFCT ULD ROBOT過久被自動判回流功能改成NG,炫爺說會增加RW Rate 3.目前以IRCP Buffer段玻璃不造成Tacttime及品質影響下使其全部回流設定之 | 翁基軒 施志飛
圖一
圖二

## Dirty
LINE | Layer | Defect | 型態 | 異常時處理方法 |  | 標準化 | 處理人員 | 附註
|  |  |  | 成因 | 解決過程及方法
CNVR16 | BM | Dirty |  | 玻璃表面髒污 developer rinse段shower流量不足導致玻璃上的水膜不淨及風刀流量不佳導致髒水噴濺至風刀。 | 1，defect方向與風刀blow方向相符，檢查developer風刀，以無塵布沾覆酒精擦拭風刀lip並以shim片下刮風刀。 2，developer rinse1 knife及rinse1 shower flow low，更換filter。 3，developer 風刀 flow high 導致噴濺，調整上下風刀流量。 | 1，風刀進行擦拭及下刮。 2，確認各段流量是否偏低。 3，確認風刀是否噴濺。 | 王臺儂 | 芝浦與亞智風刀方向相反

## BM_P 2
LINE | Layer | Defect | 型態 | 異常時處理方法 |  | 標準化 | 處理人員 | 附註
|  |  |  | 成因 | 解決方法
CNVR16 | BM | BM_P |  | PRIN 風刀上下流量差值過大(超過300就有危險) | 將上下風刀流量差值調到 300以內會有明顯改善 |  | 冠孝

## SUB
LINE | Layer | Defect | 型態 | 異常時處理方法 |  | 標準化 | 處理人員 | 附註
|  |  |  | 成因 | 解決方法
CNVR16 | BM | SUB |  | 1.GLASS 表面有DIRTY | 1.PRCN AK 調大(2200-->2400)發現聚集性 2.將PRCN AK流量降低(2200-->2100)並下刮風刀 | 1.風刀內部髒污需下刮 | 翁基軒

## BM Thinner
描述: IMRV良率掃得到,但In-line AOI無法檢出的BM Thinner,會被判713 BM_K2 (已改判81C)
一.特徵: 聚集在各膜邊框
二.釐清發生機台:
A.若只是出現在兩邊長邊:
1. EBR流量是否過多
2. EBR SPONGY是否吃太裡面
3. ILSP clamp是否夾的力道較大,導致殘餘KOH噴濺到膜內
4. IRCP和HPCP的CP stage是否有白色屑狀昇華物
B. 若連中間也出現(如上圖):
1.確認VCD上蓋內層是否有凝結狀昇華物 --> 似乎沒有直接相關性,PM完過一陣子仍會出現
2.釐清是否有光阻LOT關聯性 --> 這部份不好釐清
UPDATE: 4/28
將VCD壓力模式改回時間模式 明顯改善! 由下圖抽氣曲線可見:
壓力模式 P1 : 70000 P3: 7000 P5: 50 T6: (VCD1:5 VCD2:8) 開度 : 150
時間模式: T1: 15 T2: 5 T3: 5 T4:4 P5: 50 T6: (VCD1:5 VCD2:6) 開度: 150
目前為改善TACT TIME 改為: | T1: 10 T2: 5 T3: 3 T4: 3 P5: 50 T6: (VCD1:5 VCD2:6) 開度: 150
VCD2 這階段較早變化!!
是否是此原因造成???
A012
4/12 22:15起
改時間模式
關wiping
solvent
測時間
模式
改回壓力模
式測試
LOT

## Remain 2
LINE | Layer | Defect | 型態 | 異常時處理方法 |  | 標準化 | 處理人員 | 附註
|  |  |  | 成因 | 解決過程及方法
CNVR17 | BM | Remain |  | BM Layer 當CFCT Particle sensor 做動時,因塗佈結束位置膜厚偏高 ,當玻璃被機台自動判NG後,VCD不會抽但是HP會烘烤 ,經過顯影後無法完全去除光阻,導致回流塗佈後產生一平行長邊的BM Remain | 偶爾因後製程DMAC or 當LINE RTQC反應平行長邊的BM Remain,經查詢玻璃歷史資料都是CFCT Particle sensor 做動回流後再塗佈的玻璃 1.故意使其Particle Sensor做動,但使其進入VCD抽真空,BM Remain Condition較不抽真空佳,但仍有聚集性( 如下圖) 2.故意使其Particle Sensor做動,VCD不抽真空,且HPCP BY PASS,無出現BM Remain Condition | 1.BM Layer 塗佈後玻璃要回流不可經過HP Process,請各位BM OWNER將HP NG MARK CHECK功能開啟使用 | 劉易倫 施兆鴻 施志飛 翁基軒

## 不固定位置邊框漏光
狀況:
非片片有.位於玻璃長邊不固定位置邊框漏光
判斷:
1.僅BM layer
2.型態 :疑似水滴之圓形.橢圓形(請看圖示)
3.位置 : 玻璃長邊邊框
癥因:
玻璃經CV2-6 EBR壓負寬度過多,導致玻璃長邊沾附過多KOH,且因CV2-6與ILSP 玻璃alignment後位置不同,
當ILSP clamp時玻璃位移較大.有噴濺進panel內的疑慮!
解決方法:
1. 將EBR spongy往外移,且不會有EBR殘之位置即為適當位置(有吃到玻璃又不會吃太多,0.5cm應該就可以了)
2. 調整CV2-6 CLAMP位置,讓CV2-6與ILSP alignment後位置盡量相近
P.S 最好兩項一起調整!
示意圖:
CV2-6
ILSP
操作側
調整前
CV2-6
ILSP
操作側
調整後