## Sheet1
LINE | Layer | Defect | 型態 | 異常時處理方法 |  | 標準化 | 處理人員 | 附註
|  |  |  | 成因 | 解決方法
CNVR01 | BM | AOI 713/813 |  | 1,目前無法得知為原材(玻璃/光阻)或設備(Dry pump..)抽氣效率衰減及其它不可預期之問題成因。 2,其與3/20前所產生之平行長邊之EBR-2R所造成之Mapping不相同(可能成因為L603素玻璃區僅有1.4cm的寬度,等….)。 | 1,原VCD參數 Recipe Num : 41,T1-T2-T3-T4-P5-T6(10-4-4-3-50pa-10) 2,3/21夜班修正為15-5-5-5-150pa-10,因此tact time拉長,必須作參數最佳化之調整。 3,重新試抓以變動延長T2/T3/T4為主要參數),最終設定為10-7-7-7-150pa-5,VCD Cycle time:78~79sec。 | T1-T2-T3-T4-P5-T6 10-07-07-07-150-5 | 宏杰/志龍/適菖