## Sheet1
品名: BM EBR 殘
原因: EBR 洗邊機異常
發生line 別: BM LAYER
規格:
OVEN 後:枱燈透射不可見
Action:
1.確認EBR殘相對位置的EBR 海棉是否變形
2.確認EBR位置與玻璃接觸是否正確
3.確認EBR KOH 流量是否正常
4.調整方式參閱:REPORT\設備異常處理手順\07.Conveyor\EBR手動補液&位置調整手順
5.EBR海棉變形無法調整至最佳位置更換新品確認
6.確認COATER STAGE&ROBOT 是否有光阻殘留,造成玻璃背面沾附