## Sheet1
LINE | Layer | Defect | 型態 | 異常時處理方法 |  | 標準化 | 處理人員 | 附註
|  |  |  | 成因 | 解決方法
CNVR01 | BM | START 端聚集 SUB 爆點 |  | 懷疑為風刀流量過大造成擾流 | 1. 下 3 片 CV2 反轉並 PASS OVEN 後聚集位置不變，點數仍偏高 2. 關閉 PRCN BJ CDA，NG 3. 下刮風刀，並調整 PRCN 上/下風刀流量 : 9XX/5XX → 7XX/5XX，下 50 片確認無明顯聚集及爆點 | 下刮風刀，風刀上/下流量需 HOLD 在 800/600 上下，流量差勿過大 | 錦煌 偉欽 易倫 | FOR F321