## Sheet1
LINE | Layer | Defect | 型態 | 異常時處理方法 |  | 標準化 | 處理人員 | 附註
|  |  |  | 成因 | 解決方法
CNVR02 | BM | BM-P |  | 大顆型態 BM-P 中間有核 外帶一圈暈 | 5XX BM-P聚集 第6膜 有偏CD邊 1.CLEAN NOZZLE PM CFCT 戰車輪 大理石平台--NG 2.更換WIPER--NG 3.下CV1前反轉 位置不變--非CV1 PRCN 造成 4.下CV2反轉 於AOI確認位置跟著變--非DEV造成 5.查無VCD跟HP集中 PM PCP HP---NG 6.PM CFCT STAGE 數量有減少 7.將DEFFECT去分析成分為PEEK 8.PM IR TURN CV CLAMP,CP CLAMP STAGE PIN---OK | 1.下反轉片釐清問題機台 2.PM CFCT STAGE 3.PM 有PEEK材質的相關機構 IR TURN CV CLAMP, CP CLAMP,PIN頭,CV GUIDE ROLLER,CLAMP,STOP PIN | 辰維,德志