## Sheet1
LINE | Layer | Defect | 型態 | 異常時處理方法 |  | 標準化 | 處理人員 | 附註
|  |  |  | 成因 | 解決方法
CNVR07 | R | GEL |  | 藥液現象後洗淨效果不佳，導致反應完溶解的光阻部份殘留在基板上，經由風刀吹散 | 擦拭上槽中間龍骨→無效。 調整各段顯影流量至中心值→有效。 更換水洗各段Filter並調整流量至中心值→無效。 調整Final Rinse 流量48→70L/min→有效。 更換MCC 光阻Lot299→297→無效。 | 1.調整各段顯影流量至中心值 2.調整Final Rinse 流量70L/min | 王臺儂