## Sheet1
LINE | Layer | Defect | 型態 | 異常時處理方法 |  | 標準化 | 處理人員 | 附註
|  |  |  | 成因 | 解決方法
CNVR02 | BM | 雙眼皮 |  | 1.顯影壓力過大 2.顯影時間過長 | 1.顯影壓力控制在0.05~0.08(千萬不要亂搞調什麼0.2) 2.壓力控制OK後以當前顯影時間降3~5秒 |  | 冠孝