## Sheet1
LINE | Layer | Defect | 正常圖片 | 異常圖片 | MAP圖片 | 異常時處理方法 |  | 標準化 | 處理人員 | 附註
[6 empty] | 成因 | 解決方法
CNVR02 | BM | NA |  |  |  | APL/APR 過頭造成十字KEY無法完整呈現 | 針對十字KEY焦黑位置的相對曝光SHUTTER將其 S1 APL 439.7->440.5 / APR 438->439 於AOI 拍照確認OK | 針對十字KEY焦黑位置的相對曝光SHUTTER調整APL/R/F/B | 林永倫
S1