## Sheet1
日期 | LINE | Layer | Defect | 型態 | 異常時處理方法 |  | 標準化 | 處理人員 | 附註
[5 empty] | 成因 | 解決方法
C15 SF10開線後~2020/03/27 | CNVR15 | BM | 552 油污 (型態一) | BM CD有變形、開口區乾淨、子機台無共通性、MAP無聚集性 判定此種型態為ALIN前機構造成 | 光阻凝結物沉積於口金上，執行超音波洗淨後可能導致口金上的光阻軟化(未完全洗淨)，於RUN貨初期可能掉落至產品上，RUN貨一陣子後凝結物硬化後就比較不會掉落 | 1.針對ALIN前機構執行確認，PM VCD上蓋、HP SHUTTER口，確認CV2於傳送時是否有油污液散處 2.確認型態較不像是油污，較像是CFCT口金上沉積物掉落，分析資料並比對CFCT超音波洗淨時間點，發現油污產生較大量的時間點為機台自動DIP後，離開Auto Standby模式，執行超音波洗淨*1+Nozzle air vent，開run後的玻璃(大部份玻璃都是10片內) 3.關閉run貨中執行超音波洗淨 4.關閉離開Auto Standby模式後的超音波洗淨(原設定為超音波洗淨*1+Bleed wipe*3+Nozzle air vent)，變更為Bleed wipe*3+Nozzle air vent 註：目前已改善自動執行超音波洗淨後出現的552，手動執行超音波洗淨後出現的552，須再fine tune超音波洗淨參數 | 1.確認機台共通性 2.確認Defect發生時間點並比對機台參數 3.可進行惡化測試 | 俞思帆 黃南禎 REPORT TEAM