## THR+TOKKI
LINE | Layer | Defect | 型態 | 異常時處理方法 |  | 標準化 | 處理人員 | 附註
|  |  |  | 成因 | 解決過程及方法
CNVR16 | BM G B | 不固定點5XX THR+TOKKI |  | 懷疑是PRCN AK吹不乾導致水殘 | 1.朝水殘方向 ==>懷疑與手順中5XX BM_K 圖片相似(如頁面二),PM PRCN AK,檢查玻璃經過AK後無發現水滴,檢查所有NOZZLE頭噴灑狀況OK,管路也無發現不明物體,並鹼洗機台2次--NG 2.朝CFCT異常方向 ==>PM口金及Guide Bar,全泡,上光阻,更換WIPER/胖胖和密克林,NOZZLE到密克林管路更換,NOZZLE GAP/ 厚度檢校正,將光阻減量參數改回--NG 3.朝長菌和Particle方向 酒精灌入AK PM,更換and PM AK FILTER以及HOUSING,PM BRUSH前ROLLLER,仿乾製程生產,更換AK--NG 4.再度朝水殘方向 看不出異常狀況下,玻璃因瞬間震動導致AK吹不乾,將AK OP SIDE EXHAUST開度 半開-->全開, 風刀壓差 330-->400 後發生頻率大大下降 頁面三有紀錄每天處理流程,詳情可看交接本 | PRCN AK Condition確認 | PHASE3 All Owner and值班人員and WET Team
LINE | Layer | Defect | 型態 | 異常時處理方法 |  | 標準化 | 處理人員 | 附註
|  |  |  | 成因 | 解決過程及方法
CNVR16 | BM G B | 不固定點5XX THR+TOKKI |  | 懷疑PRCN 下刷內有凝結物 | THR TYPE(彗星狀): THR裡面有些黑黑的TOKKI(凝結物)，感覺像是被NOZZLE輾過，最後碎掉瓦解變成黑黑的小屑屑 1. 釐清機台，CV1前反轉位置不變，IRCP反轉位置跟著變，確認是CFCT造成 2. PM PR TANK內部，將光阻凝結物都PM掉-->NG 3. 更換PR TNAK->NOZZLE 的管路，更換NOZZLE，更換CSP PUMP --->都NG 4. 2/24 將光阻減量參數調回原值，調大清洗WIPPER SOLVENT流量，PM IRCP R/B ARM ---- NG 5. 2/25 THR拍SEM(下方有附圖片)，看起來像光阻結晶物，將TRAY盤&WIPPER座機構所有光阻凝結物PM--------NG 最新進度:THR SMAPLE送7廠打EDX EDX 結果: DEFFECT 太小檢不出 6.3/11 更惡化實驗比對後，將PRCN下刷壓入0.5使用後，THR+TOKKI點數變多，約100片有一片，待借機更換下刷*4後再確認 3/27 原本排程預今日更換下刷*4，已延後 待更換PRCN下刷後，再更新最新進度---------TO BE CONTINUE
OVEN前圖片
OVEN後圖片
DMAC圖片(THR 狀)
MAP不集中
MARCO 透射可見，中間有撇狀異物似TOKKI
有時單片MAP呈現平行玻璃短邊,但僅僅起始位置會呈現THR狀,其餘後面不管幾點不管拉多長都是Gel型態,勿朝向CFCT 解決
SEM
OM
45度角斜視圖
俯視圖
MACRO現象
CFCT塗佈方向

## 5XX BM_K
LINE | Layer | Defect | 型態 | 異常時處理方法 |  | 標準化 | 處理人員 | 附註
|  |  |  | 成因 | 解決過程及方法
CNVR16 | BM | 不固定點5XX BM_K+P |  | 1.目前懷疑是PRCN管路內有不明不織布上的纖維造成(細小纖維留在玻璃上且含有水氣，導致CFCT塗佈後有水處形成BM_K，細小纖維造成光阻散佈形成BM_P) | 1.CFCT 更換Wiper==>NG 2.CFCT 更換密克林/胖胖瓶==>NG 3.CFCT Wiper座重新校正==>NG 4.CFCT 管路全泡==>NG 因DEFECT呈不固定點狀無法反轉確認 5.檢查PRCN發現HP段三支管路中第二根NOZZLE頭全部用滴的，而非噴灑狀態，檢查後發現管路有不明不織布塞住，將其抽出後續Run觀察不固定點5XX BM_K+P明顯降低 附註:事後有將所有FILTER拆下檢查並無發現異常，無法得知不明不織布從何而來 | 檢查PRCN管路是否有異物阻塞 | 翁基軒 施志飛
CNVR16 | BM | 固定點5XX BM_K+P (平行玻璃長邊) |  | 確認為PRCN風刀吹不乾淨造成水痕， CFCT塗曝後造成5XX_BM K1及5XX BM_P | 1.CFCT 更換Wiper==>NG 2.CFCT 更換密克林/胖胖瓶==>NG 因RTQCS反應久久才會發生一片，若掃良率*50也僅發現單片單點，將RTQCS時間拉久一點即可看出DEFECT平行玻璃長邊 | 在PRCN AK端觀察玻璃有無水痕並下刮PRCN上/下風刀 | 蔡士誠 方瑞麟

## 處理流程
日期 | 時間 | ACTION | DMAC大約掃出片數 | MOVE OUT | 平均每幾片會發生一次
2013-09-21 | 7:50 | PRCN製程速度:3600--->3200 | 38 | 835 | 21.97368
| 20:00 | 鹼洗
2013-09-22 | 12:48 | CSP CLEAN + 長排泡 | 29 | 1316 | 45.37931
2013-09-23 | 10:00 | PRCN HP流量22→13 | 24 | 768 | 32
2013-09-24 | 2:44 | 更換密克林排氣管 | 59(含正常THR) | 1187 | 20.11864
| 6:00 | 更換密克林到Nozzle的管路
| 18:00 | HP上噴壓力0.15→0.4(惡化測試)
2013-09-25 | 9:50 | PRCN HP段上噴流量關閉，下噴流量調小 | 42(含正常THR) | 1234 | 29.38095
| 17:20 | PRCN HP段上下噴流量關閉 ,，將迴水管路閥門打開
| 21:50 | 更換HP Rinse Filter
| 23:30 | 將回流閥關閉，HP Rinse段下噴全開,上噴仍關閉，並將Chamber內下方3支下噴管路拆下洩壓
2013-09-26 | 6:00 | 下刮PRCN上下風刀 | 14 | 847 | 60.5
| 10:40 | 更換PRCN FILTER 第一支及將本來沒有裝的FILTER 2裝上,PM AK FILTER(上AK FILTER ORING發塵HOUSING 內有綠色凝結物)
| 13:15 | PRCN BRUSH2 上刷拆下
| 22:00 | PASS SPRAY&BJ Rinse PUMP
2013-09-27 | 9:00 | PASS HP Rinse PUMP | 15 | 1094 | 72.93333
| 12:50 | DMAC ALARM THR，將上風刀:2000→2800、下風刀:1650→2450
2013-09-28 | 3:15 | PASS PRCN Brush段Pump | 15 | 1026 | 68.4
| 8:30 | 鹼洗
2013-09-29 | 19:00 | 長排泡 | 18 | 1224 | 68
2013-09-30 | 9:36 | ALIN補漆 + 更換PRCN ISO段入力軸承培林 | 17 | 305 | 17.94118
2013-10-01 | 11:30 | 使用酒精下刮風刀，風刀開到最大吹半小時，檢查機台發現BRUSH段第二根ROLLOR有幾顆ROLLER上有止洩帶 | 16 | 680 | 42.5
2013-10-02 | 15:51 | 更換PRCN上風刀 | 13 | 413 | 31.76923
2013-10-03 | 14:23 | 將PRCN4個TANK水 DRAIN後更換新水 , 更換AQK段 FILTER(4.5um) / CFCT WIPER | 10 | 775 | 77.5
2013-10-04 | 20:21 | 更換排程: G 轉 BM , CFCT 全泡上光阻 | 8 | 663 | 82.875
2013-10-05 | 0:09 | 調整PRCN : Brush流量: 71→55 Spary流量: 91→60 BJ流量: 45→35 BJ CDA壓力: 0.16→0.22 HP-R流量: 18→22 FS流量: 69→77 AQK流量: 58→45 AK流量: 1900/1580→2300/1950 | 9 | 943 | 104.7778
2013-10-08 | 9:40 | BM 轉 G , 將之前光阻減量的參數改回原值, 再觀察. 減量參數 原值 FIX RECIPE :P01302: 3 5 P01303: 5000 20000 PUMP RECIPE :P00401: 1000 1500 P00412: 15 20 P00417: 3 5 P00423: 5000 10000 P00439: 65000 84000 P00444: 5 7 P00442: 10.8 12.8 P00445 5 7 | 8 | 850 | 106.25
2013-10-09 | 16:00 | 將PRCN AK OP SIDE EXHAUST開度 半開-->全開, 風刀壓差 330-->400 | 2 | 754 | 377
2013/10/10~2013/10/11 | 8:00 | KEEP MONITOR | 1 | 2469 | 2469