## Sheet1
LINE | Layer | Defect | 型態 | 異常時處理方法 |  | 標準化 | 處理人員 | 附註
|  |  |  | 成因 | 解決方法
CNVR16 | BM | oil |  | 疑似cleaner AK內異物,加大風量吹出後未再發生 | 將AK流量加大200 ,之後調回原流量也未再發生 |  | 施志飛