## 空白
LINE | Layer | Defect | 型態 | 異常時處理方法 |  | 標準化 | 處理人員 | 附註
|  |  |  | 成因 | 解決過程及方法
CNVR16 | BM | 無聚集性 BM K2 (長條狀) |  | PRCN BRUSH髒污 | 1.2L PM保養後(PRCN/CFDV鹼洗)開RUN RTQCS開始反應BM K OOS,Densiy約5顆 2.看圖片研判是PRCN造成,使用水槍PM PRCN BRUSH,且將所有水洗TANK DRAIN並更換新水SHOWER 15 MIN,然後再將所有Filter換掉,再將所有水洗TANK DRAIN並更換新水,Dummy 20片後開RUN Densiy約2~3顆,不定時OOC/OOS,觀察一天Density仍無法下降 3.使用水槍再次PM PRCN BRUSH並使用手刷洗Brush刷毛,且將所有水洗TANK DRAIN並更換新水SHOWER 15 MIN,Dummy 20片後開RUN Densiy爆量約20~30顆,確認Brush髒污造成 4.嘗試將各上BRUSH PASS釐清(共4支上刷)發現使用1-1上BRUSH 時Density會特別高,先PASS該BRUSH後觀察1361 十幾片才會發現一片,且點數頂多2顆,且越RUN頻率越低 5.後續借機將BRUSH更換掉觀察RTQCS後幾乎不可見 | 1.確認PRCN 上BRUSH是否髒污,如有更換掉 | 鎮宇/瑞麟/冠慶/基軒 | ,