## Sheet1
LINE | Layer | Defect | 型態 | 異常時處理方法 |  | 標準化 | 處理人員 | 附註
|  |  |  | 成因 | 解決過程及方法
CNVR17 | BM | COMDF |  | 因COMDF 幾乎都是小顆邊框漏光，並非是鞭毛狀，懷疑內部太髒 | 1. PM HP 1 2 3 4 SHUTTER口，4稍微髒其他還好 2. PM PCP 氣壓缸&SHUTTER&四周機構 3. PM ALIN STAGE 靠AB AD邊PAD & PA全部PAD 4. ALIN 曝光STAGEAB邊STAGE下 保護線路破裂，先用膠帶包覆 5. 調整光罩 CDA風量加大 6. 更換 曝光STAGE VACUUM PAD &PM LIFT PIN 7. PM PCP&靜電消除器 8. 確認CV2 ROBOT點位 OK 9. PM HP BF (有碎片) 10.量測ALIN IN OUT氣流無異常 11. PM W/L M/L 12. ALIN上方的抽氣軟管內加裝烤肉架避免軟管塌陷後造成抽氣不良 13. 更換CV2-2 培林*1&PM CV2-2整個CHAMBER 14. PM CASE週遭&光罩PREALIGN區，確認光罩上機點位無異常 | 最後ACTION後 COMDF狀況恢復正常 1.ALIN上方的抽氣軟管內加裝烤肉架避免軟管塌陷後造成抽氣不良 2.更換CV2-2 培林*1&PM CV2-2整個CHAMBER 3.PM CASE週遭&光罩PREALIGN區，確認光罩上機點位無異常 4.SKIP MODE ON=>OFF 主要原則，讓內部環境更乾淨 | 莊明奇