## Sheet1
LINE | Layer | Defect | 型態 | 異常時處理方法 |  | 標準化 | 處理人員
|  |  |  | 成因 | 解決方法
CNVR 28 | BM | 原材GLASS 不佳造成START 聚集 |  | glass 原材不佳影響 | 無效ACTION : 1.下刮排泡 2.更換wiper/密克林/胖胖瓶 3.PM 風刀 4.更換 CV1-4培林 有效ACTION : 5.下各段反轉釐清都不變 6.更換新GLASS OK再下14F DG GLASS NG | 1.反轉釐清 2.更換GLASS GROUP釐清是否機構影響 | ALL TEAM 值班同仁