## Sheet1
LINE | Layer | Defect | 型態 | 異常時處理方法 |  | 標準化 | 處理人員 | 附註
|  |  |  | 成因 | 解決方法
CNVR28 | BM | 空心817 |  | 1.發現聚集d角空心狀def 2.反轉位置跟著變確認為cfct造成 | 1.確認stage無異物 2.wiper shower 無過度噴濺 3.wiper校正後直線性不佳,改3/0/5 放置ok 4.依相對位置確認鳥嘴後方未到guide bar 有卡光阻,擦拭完畢下片ok | 1.pm 及nozzle擦拭時應確實並檢查周圍光阻是否有清潔乾淨 2.wiper校正後直線性不佳,改3/0/5 放置ok | 冠孝