## Sheet1
LINE | Layer | Defect | 型態 | 異常時處理方法 |  | 標準化 | 處理人員 | 附註
|  |  |  | 成因 | 解決方法
CNVR01 | BM | BM-P BM-K |  | 小顆型態 BM-P, BM-K暴量 VCD AIR VENT FILTER 內部粉碎產生大量PARTICAL | 確認DEFFECT圖片多為小顆P無暈,為塗佈後所掉落,PASS VCD AOI無發現 ,確認為VCD機台所造成 拆卸VCD FILTER發現內部粉化發塵,更換清潔 | 1.將粉化FILTER拆下,管路清除乾淨後裝上新品 2.手動將AIR VENT開啟 用大量氣體將管路內粉塵吹出 3.酒精無塵布清潔管路及VCD 4.復機後下多片塗佈不曝光 | 翁賜良
有暈,塗佈前所造成
無暈,塗佈後所造成